## Sheet0
[6 empty] | Cliente: | MINSA
[6 empty] | Proyecto: | ESTUDIOS DE GEOTECNIA PARA LA CONSTRUCCIÓN DE CASA MATERNA EN EL VIEJO, CHINANDEGA.
[15 empty] | Sondeo No: |  | 1
Lugar:
Cota en Metros | Profundidad en metros | Espesor Estratos en metros | Ademe | Trepano | Clasificacion S.U.C.S | Descripcion Geologica y Clasificacion Del Material Encontrado | Limite Liquido | Indice de Plasticidad | Humedad natural
[10 empty] | Operador: |  |  |  | Nivel Freatico:
Observaciones:
[10 empty] | Archivo: |  |  |  |  | Fecha: | 2021-03-22
Elevacion en metros: 0.0 | [9 empty] | Recobro | Golpes | Golpes Por Pie | Profundidad
-1.83 | 1.83 | 1.83 |  | CN | ML | 'LIMO CON ARENA, COLOR GRIS CLARO. (ML) | NP | NP |  | 16" | 6 | 12
[11 empty] | 12 | 27 | 1'
15
[9 empty] | 67.8 | 14" | 10 | 20 | 2'
[11 empty] | 15 | 30
[11 empty] | 15 |  | 3'
[10 empty] | 15" | 15 | 30
[11 empty] | 20 | 40 | 4'
20
[9 empty] | 37.9 | 13" | 14 | 28 | 5'
[11 empty] | 14 | 29
[11 empty] | 15 |  | 6'
-2.29 | 2.29 | 0.46 |  |  | ML | 'LIMO ARENOSO, COLOR GRIS. (ML) | NP | NP |  | 11" | 28 | 56
[11 empty] | 30 | 62 | 7'
32
-3.2 | 3.2 | 0.91 |  |  | ML | 'LIMO ARENOSO, COLOR GRIS CLARO. (ML) | NP | NP | 22.6 | 8" | 16 | 32 | 8'
[11 empty] | 18 | 42
[11 empty] | 24 |  | 9'
[10 empty] | 12" | 17 | 34
[11 empty] | 18 | 38 | 10'
20
-4.11 | 4.11 | 0.91 |  |  | SM | 'ARENA LIMOSA, COLOR CAFE. (SM) | NP | NP | 40.4 | 9" | 18 | 36 | 11'
[11 empty] | 15 | 30
[11 empty] | 15 |  | 12'
[10 empty] | 6" | 36 | 72
[11 empty] | 42 | 92 | 13'
50
Fin del Sondeo No. 1

## Datos
0 | 0
12 | 0
12 | 0.5
27 | 0.5
27 | 1
27 | 1.5
20 | 1.5
20 | 2
30 | 2
30 | 2.5
30 | 3
30 | 3
30 | 3.5
40 | 3.5
40 | 4
40 | 4.5
28 | 4.5
28 | 5
29 | 5
29 | 5.5
29 | 6
56 | 6
56 | 6.5
62 | 6.5
62 | 7
62 | 7.5
32 | 7.5
32 | 8
42 | 8
42 | 8.5
42 | 9
34 | 9
34 | 9.5
38 | 9.5
38 | 10
38 | 10.5
36 | 10.5
36 | 11
30 | 11
30 | 11.5
30 | 12
72 | 12
72 | 12.5
92 | 12.5
92 | 13
92 | 13.5
0 | 13.5
0 | 0