## Sheet0
[6 empty] | Cliente: | ENATREL
[6 empty] | Proyecto: | ESTUDIO GEOLOGICO Y GEOTECNICO DEL TERRENO DE LA FUTRURA SUBESTACION TICUANTEPE I Y LINEA DE TRANSMISION 138 KV
[15 empty] | Sondeo No: |  |  | 1
[6 empty] | Lugar: | Puente Zanjón Negro, Est: 107+715
Cota en Metros | Profundidad en metros | Espesor Estratos en metros | Ademe | Trepano | Clasificacion S.U.C.S | Descripcion Geologica y Clasificacion Del Material Encontrado | Limite Liquido | Indice de Plasticidad | Humedad natural
[10 empty] | Operador: |  |  | Jever V. | Nivel Freatico: |  | No se encontro
[10 empty] | Observaciones: |  |  | Longitud: 21 metros.
[10 empty] | Archivo: |  |  |  |  | Fecha: |  | 17-06-2020
Elevacion en metros: 0.0 | [9 empty] | Recobro | Golpes | Golpes Por Pie | Profundidad
-3.2 | 3.2 | 3.2 |  | CN | GP-GM | GRAVA POBREMENTE GRADUADA CON LIMO Y ARENA, COLOR GRIS CON PINTAS CAFE. (GP-GM) | 45 | 12 |  | 4" | 3 | 6
[11 empty] | 5 | 11 | 1'
6
[9 empty] | 9.7 | 3" | 3 | 6 | 2'
[11 empty] | 6 | 13
[11 empty] | 7 |  | 3'
[9 empty] | 19.5 | 4" | 7 | 14
[11 empty] | 15 | 28 | 4'
13
[9 empty] | 13.1 | 6" | 8 | 16 | 5'
[11 empty] | 14 | 27
[11 empty] | 13 |  | 6'
[10 empty] | 5" | 15 | 30
[11 empty] | 14 | 29 | 7'
15
[10 empty] | 5" | 9 | 18 | 8'
[11 empty] | 10 | 22
[11 empty] | 12 |  | 9'
[10 empty] | 6" | 4 | 8
[11 empty] | 6 | 12 | 10'
6
-5.03 | 5.03 | 1.83 |  |  | GW | GRAVA DE BUENA GRADUACION CON ARENA, COLOR GRIS OSCURO. (GW) | NP | NP | 9.9 | 5" | 9 | 18 | 11'
[11 empty] | 7 | 12
[11 empty] | 5 |  | 12'
[10 empty] | 4" | 35 | 70
[11 empty] | 9 | 41 | 13'
32
[9 empty] | 14.6 | 4" | 5 | 10 | 14'
[11 empty] | 17 | 50
[11 empty] | 33 |  | 15'
[10 empty] | 4" | 25 | 50
[11 empty] | 36 | 48 | 16'
12
-6.4 | 6.4 | 1.37 |  |  | CH | ARCILLA DE ALTA PLASTICIDAD, COLOR GRIS OSCURO. (CH) | 87 | 54 | 28.5 | 6" | 5 | 10 | 17'
[11 empty] | 4 | 6
[11 empty] | 2 |  | 18'
[10 empty] | 7" | 4 | 8
[11 empty] | 6 | 12 | 19'
6
[9 empty] | 36.6 | 14" | 10 | 20 | 20'
[11 empty] | 12 | 23
[11 empty] | 11 |  | 21'
-7.47 | 7.47 | 1.07 |  |  | GM | GRAVA LIMOSA CON ARENA, COLOR GRIS CON PINTAS BLANCAS. (GM) | 59 | 18 |  | 5" | 9 | 18
[11 empty] | 8 | 17 | 22'
9
[9 empty] | 28.8 | 4" | 15 | 30 | 23'
[11 empty] | 30 | 60
[11 empty] | 30 |  | 24'
[10 empty] | 4" | 28 | 56
-8.69 | 8.69 | 1.22 |  |  | SM | ARENA LIMOSA CON GRAVA, COLOR GRIS CON PINTAS BLANCAS. (SM) | 43 | 15 |  |  | 30 | 68 | 25'
38
[9 empty] | 31.8 | 6" | 30 | 60 | 26'
[11 empty] | 38 | 73
[11 empty] | 35 |  | 27'
[10 empty] | 10" | 18 | 36
[11 empty] | 20 | 35 | 28'
15
-9.14 | 9.14 | 0.46 |  |  | SM | ARENA LIMOSA, COLOR CAFE CLARO. (SM) | NP | NP | 18.3 | 10" | 22 | 44 | 29'
[11 empty] | 26 | 56
[11 empty] | 30 |  | 30'
-9.6 | 9.6 | 0.46 |  |  | SM | ARENA LIMOSA CON GRAVA, COLOR GRIS CON PINTAS BLANCAS. (SM) | 43 | 15 |  | 8" | 31 | 62
[11 empty] | 35 | 71 | 31'
36
-10.52 | 10.52 | 0.91 |  |  | SM | AREN LIMOSA, COLOR GRIS CON PINTAS BLANCAS. (SM) | NP | NP | 7 | 10" | 27 | 54 | 32'
[11 empty] | 34 | 77
[11 empty] | 43 |  | 33'
[10 empty] | 9" | 36 | 72
[11 empty] | 34 | 62 | 34'
28
-11.89 | 11.89 | 1.37 |  |  | SM | ARENA LIMOSA CON GRAVA, COLOR GRIS CON PINTAS BLANCAS. (SM) | 29 | 6 | 11.6 | 5" | 31 | 62 | 35'
[11 empty] | 24 | 60
[11 empty] | 36 |  | 36'
[10 empty] | 6" | 38 | 76
[11 empty] | 42 | 90 | 37'
48
[9 empty] | 17.1 | 7" | 46 | 92 | 38'
[11 empty] | 48 | 98
[11 empty] | 50 |  | 39'
Fin del Sondeo No. 1

## Datos
0 | 0
6 | 0
6 | 0.5
11 | 0.5
11 | 1
11 | 1.5
6 | 1.5
6 | 2
13 | 2
13 | 2.5
13 | 3
14 | 3
14 | 3.5
28 | 3.5
28 | 4
28 | 4.5
16 | 4.5
16 | 5
27 | 5
27 | 5.5
27 | 6
30 | 6
30 | 6.5
29 | 6.5
29 | 7
29 | 7.5
18 | 7.5
18 | 8
22 | 8
22 | 8.5
22 | 9
8 | 9
8 | 9.5
12 | 9.5
12 | 10
12 | 10.5
18 | 10.5
18 | 11
12 | 11
12 | 11.5
12 | 12
70 | 12
70 | 12.5
41 | 12.5
41 | 13
41 | 13.5
10 | 13.5
10 | 14
50 | 14
50 | 14.5
50 | 15
50 | 15
50 | 15.5
48 | 15.5
48 | 16
48 | 16.5
10 | 16.5
10 | 17
6 | 17
6 | 17.5
6 | 18
8 | 18
8 | 18.5
12 | 18.5
12 | 19
12 | 19.5
20 | 19.5
20 | 20
23 | 20
23 | 20.5
23 | 21
18 | 21
18 | 21.5
17 | 21.5
17 | 22
17 | 22.5
30 | 22.5
30 | 23
60 | 23
60 | 23.5
60 | 24
56 | 24
56 | 24.5
68 | 24.5
68 | 25
68 | 25.5
60 | 25.5
60 | 26
73 | 26
73 | 26.5
73 | 27
36 | 27
36 | 27.5
35 | 27.5
35 | 28
35 | 28.5
44 | 28.5
44 | 29
56 | 29
56 | 29.5
56 | 30
62 | 30
62 | 30.5
71 | 30.5
71 | 31
71 | 31.5
54 | 31.5
54 | 32
77 | 32
77 | 32.5
77 | 33
72 | 33
72 | 33.5
62 | 33.5
62 | 34
62 | 34.5
62 | 34.5
62 | 35
60 | 35
60 | 35.5
60 | 36
76 | 36
76 | 36.5
90 | 36.5
90 | 37
90 | 37.5
92 | 37.5
92 | 38
98 | 38
98 | 38.5
98 | 39
0 | 39
0 | 0