## Sheet0
[6 empty] | Cliente: | MINSA
[6 empty] | Proyecto: | ESTUDIOS DE GEOTECNIA PARA LA CONSTRUCCIÓN DE CASA MATERNA EN EL VIEJO, CHINANDEGA.
[15 empty] | Sondeo No: |  |  | P-1
[6 empty] | Lugar: | Masatepe, Masaya.
Cota en Metros | Profundidad en metros | Espesor Estratos en metros | Ademe | Trepano | Clasificacion S.U.C.S | Descripcion Geologica y Clasificacion Del Material Encontrado | Limite Liquido | Indice de Plasticidad | Humedad natural
[10 empty] | Operador: |  |  |  | Nivel Freatico: |  | No se Encontro
Observaciones:
[10 empty] | Archivo: |  |  |  |  | Fecha: |  | 29-03-2021
Elevacion en metros: 0.0 | [9 empty] | Recobro | Golpes | Golpes Por Pie | Profundidad
-0.91 | 0.91 | 0.91 |  | CN | MH | LIMO DE ALTA COMPRESIBILIDAD, COLOR CAFE OSCURO. (MH) | 70 | 26 |  | 5" | 1 | 2
[11 empty] | 1 | 2 | 1'
1
[9 empty] | 12.3 | 7" | 1 | 2 | 2'
[11 empty] | 1 | 6
[11 empty] | 5 |  | 3'
-1.37 | 1.37 | 0.46 |  |  | ML | LIMO ARENOSO, COLOR CAFE CLARO. (ML) | NP | NP |  | 6" | 8 | 16
[11 empty] | 8 | 14 | 4'
6
-1.83 | 1.83 | 0.46 |  |  | SM | ARENA LIMOSA, COLOR CAFE. (SM) | NP | NP | 11.7 | 7" | 6 | 12 | 5'
[11 empty] | 9 | 17
[11 empty] | 8 |  | 6'
-3.2 | 3.2 | 1.37 |  |  | SM | ARENA LIMOSA, COLOR GRIS VERDOSO. (SM) | NP | NP |  | 6" | 13 | 26
[11 empty] | 20 | 40 | 7'
20
[9 empty] | 7.4 | 8" | 30 | 60 | 8'
[11 empty] | 30 | 70
[11 empty] | 40 |  | 9'
[10 empty] | 9" | 31 | 62
[11 empty] | 18 | 33 | 10'
15
-3.66 | 3.66 | 0.46 |  |  | ML | LIMO ARENOSO, COLOR CAFE CLARO. (ML) | NP | NP | 5.1 | 8" | 16 | 32 | 11'
[11 empty] | 13 | 25
[11 empty] | 12 |  | 12'
-4.11 | 4.11 | 0.46 |  |  | MH | LIMO ARENOSO DE ALTA COMPRESIBILIDAD, COLOR CAFE OSCURO. (MH) | 54 | 23 |  | 8" | 11 | 22
[11 empty] | 8 | 18 | 13'
10
-4.57 | 4.57 | 0.46 |  |  | MH | LIMO DE ALTA COMPRESIBILIDAD CON ARENA, COLOR CAFE OSCURO CON PINTAS AMARILLAS. (MH) | 71 | 24 | 14.9 | 7" | 11 | 22 | 14'
[11 empty] | 15 | 27
[11 empty] | 12 |  | 15'
-5.94 | 5.94 | 1.37 |  |  | SM | ARENA LIMOSA, COLOR CAFE CLARO. (SM) | 39 | 2 |  | 8" | 17 | 34
[11 empty] | 18 | 36 | 16'
18
[10 empty] | 6" | 20 | 40 | 17'
[11 empty] | 18 | 42
[11 empty] | 24 |  | 18'
[10 empty] | 8" | 26 | 52
[11 empty] | 29 | 69 | 19'
40
Fin del Sondeo No. P-1

## Datos
0 | 0
2 | 0
2 | 0.5
2 | 0.5
2 | 1
2 | 1.5
2 | 1.5
2 | 2
6 | 2
6 | 2.5
6 | 3
16 | 3
16 | 3.5
14 | 3.5
14 | 4
14 | 4.5
12 | 4.5
12 | 5
17 | 5
17 | 5.5
17 | 6
26 | 6
26 | 6.5
40 | 6.5
40 | 7
40 | 7.5
60 | 7.5
60 | 8
70 | 8
70 | 8.5
70 | 9
62 | 9
62 | 9.5
33 | 9.5
33 | 10
33 | 10.5
32 | 10.5
32 | 11
25 | 11
25 | 11.5
25 | 12
22 | 12
22 | 12.5
18 | 12.5
18 | 13
18 | 13.5
22 | 13.5
22 | 14
27 | 14
27 | 14.5
27 | 15
34 | 15
34 | 15.5
36 | 15.5
36 | 16
36 | 16.5
40 | 16.5
40 | 17
42 | 17
42 | 17.5
42 | 18
52 | 18
52 | 18.5
69 | 18.5
69 | 19
69 | 19.5
0 | 19.5
0 | 0