## Sheet0
[6 empty] | Cliente: | Arq. Gabriel Urcuyo
[6 empty] | Proyecto: | Estudio Geotecnico de Cimentaciones y Prueba de Infiltración en Lote A-25 Estudio Geotecnico de Cimentaciones y Prueba de
[7 empty] | Infiltración en Lote A-25 Estudio Geotecnico de Cimentaciones y Prueba de Infiltración en Lote | [8 empty] | Sondeo No: |  |  | 1
[6 empty] | Lugar: | LABORATORIO EPIDEMIOLOGICO DE LEON
Cota en Metros | Profundidad en metros | Espesor Estratos en metros | Ademe | Trepano | Clasificacion S.U.C.S | Descripcion Geologica y Clasificacion Del Material Encontrado | Limite Liquido | Indice de Plasticidad | Humedad natural
[10 empty] | Operador: |  |  | DARWING P. |  | Nivel Freatico: |  | NO SE ENCONTRO
[10 empty] | Observaciones: |  |  | COORDENADAS: X=514299.56, Y=1376431.59
[10 empty] | Archivo: | [5 empty] | Fecha: |  | 08-09-2020
Elevacion en metros: 116.24 | [9 empty] | Recobro | Golpes | Golpes Por Pie | Profundidad
115.33 | 0.91 | 0.91 |  | CN | SP-SM | ARENA POBREMENTE GRADUADA CON LIMO Y GRAVA, COLOR GRIS OSCURO. (SP-SM) | NP | NP |  | 7" | 4 | 8
[11 empty] | 5 | 17 | 1'
12
[9 empty] | 28 | 15" | 10 | 20 | 2'
[11 empty] | 11 | 27
[11 empty] | 16 |  | 3'
114.41 | 1.83 | 0.91 |  |  | ML | LIMO ARENOSO, COLOR CAFE. (ML) | 44 | 9 |  | 13" | 7 | 14
[11 empty] | 7 | 14 | 4'
7
[9 empty] | 27.6 | 10" | 9 | 18 | 5'
[11 empty] | 5 | 8
[11 empty] | 3 |  | 6'
113.5 | 2.74 | 0.91 |  |  | SM | ARENA LIMOSA CON GRAVA, COLOR CAFE CLARO. (SM) | 48 | 10 |  | 12" | 2 | 4
[11 empty] | 4 | 9 | 7'
5
[9 empty] | 33.2 | 9" | 4 | 8 | 8'
[11 empty] | 3 | 7
[11 empty] | 4 |  | 9'
112.58 | 3.66 | 0.91 |  |  | SM | ARENA LIMOSA, COLOR CAFE (SM) | 34 | 4 |  | 15" | 4 | 8
[11 empty] | 5 | 12 | 10'
7
[9 empty] | 31 | 13" | 12 | 24 | 11'
[11 empty] | 15 | 36
[11 empty] | 21 |  | 12'
112.13 | 4.11 | 0.46 |  |  | SM | ARENA LIMOSA, COLOR GRIS. (SM) | NP | NP |  | 12" | 12 | 24
[11 empty] | 14 | 29 | 13'
15
110.75 | 5.49 | 1.37 |  |  | SM | ARENA LIMOSA, COLOR GRIS CLARO. (SM) | NP | NP | 13.1 | 12" | 15 | 30 | 14'
[11 empty] | 15 | 35
[11 empty] | 20 |  | 15'
[10 empty] | 9" | 13 | 26
[11 empty] | 12 | 27 | 16'
15
[9 empty] | 26.2 | 10" | 35 | 70 | 17'
[11 empty] | 38 | 78
[11 empty] | 40 |  | 18'
110.3 | 5.94 | 0.46 |  |  | SM | ARENA LIMOSA, COLOR GRIS. (SM) | NP | NP |  | 8" | 30 | 60
[11 empty] | 34 | 76 | 19'
42
109.84 | 6.4 | 0.46 |  | D | ROTADO | MUESTRA LAVADA, COLOR GRIS. (ROTADO) |  |  | 16.5 |  |  |  | 20'
R O T A D O
21'
109.38 | 6.86 | 0.46 |  | CN | SM | ARENA LIMOSA, COLOR GRIS. (SM) | NP | NP |  | 8" | 42 | 84
[11 empty] | 43 | 88 | 22'
45
106.64 | 9.6 | 2.74 |  |  | SM | ARENA LIMOSA, COLOR GRIS CLARO. (SM) | NP | NP | 13.6 | 10" | 35 | 70 | 23'
[11 empty] | 30 | 64
[11 empty] | 34 |  | 24'
[10 empty] | 10" | 28 | 56
[11 empty] | 26 | 61 | 25'
35
[9 empty] | 19.9 | 8" | 30 | 60 | 26'
[11 empty] | 26 | 66
[11 empty] | 40 |  | 27'
[10 empty] | 7" | 35 | 70
[11 empty] | 40 | 82 | 28'
42
[9 empty] | 27.6 | 9" | 32 | 64 | 29'
[11 empty] | 36 | 74
[11 empty] | 38 |  | 30'
[10 empty] | 10" | 28 | 56
[11 empty] | 26 | 53 | 31'
27
106.18 | 10.06 | 0.46 |  |  | SM | ARENA LIMOSA, COLOR CAFE (SM) | 34 | 4 | 30 | 9" | 40 | 80 | 32'
[11 empty] | 42 | 88
[11 empty] | 46 |  | 33'
Fin del Sondeo No. 1

## Datos
0 | 0 | 0 | 21
8 | 0 | 84 | 21
8 | 0.5 | 84 | 21.5
17 | 0.5 | 88 | 21.5
17 | 1 | 88 | 22
17 | 1.5 | 88 | 22.5
20 | 1.5 | 70 | 22.5
20 | 2 | 70 | 23
27 | 2 | 64 | 23
27 | 2.5 | 64 | 23.5
27 | 3 | 64 | 24
14 | 3 | 56 | 24
14 | 3.5 | 56 | 24.5
14 | 3.5 | 61 | 24.5
14 | 4 | 61 | 25
14 | 4.5 | 61 | 25.5
18 | 4.5 | 60 | 25.5
18 | 5 | 60 | 26
8 | 5 | 66 | 26
8 | 5.5 | 66 | 26.5
8 | 6 | 66 | 27
4 | 6 | 70 | 27
4 | 6.5 | 70 | 27.5
9 | 6.5 | 82 | 27.5
9 | 7 | 82 | 28
9 | 7.5 | 82 | 28.5
8 | 7.5 | 64 | 28.5
8 | 8 | 64 | 29
7 | 8 | 74 | 29
7 | 8.5 | 74 | 29.5
7 | 9 | 74 | 30
8 | 9 | 56 | 30
8 | 9.5 | 56 | 30.5
12 | 9.5 | 53 | 30.5
12 | 10 | 53 | 31
12 | 10.5 | 53 | 31.5
24 | 10.5 | 80 | 31.5
24 | 11 | 80 | 32
36 | 11 | 88 | 32
36 | 11.5 | 88 | 32.5
36 | 12 | 88 | 33
24 | 12 | 0 | 33
24 | 12.5 | 0 | 21
29 | 12.5
29 | 13
29 | 13.5
30 | 13.5
30 | 14
35 | 14
35 | 14.5
35 | 15
26 | 15
26 | 15.5
27 | 15.5
27 | 16
27 | 16.5
70 | 16.5
70 | 17
78 | 17
78 | 17.5
78 | 18
60 | 18
60 | 18.5
76 | 18.5
76 | 19
76 | 19.5
0 | 19.5
0 | 0