## Sheet0
[6 empty] | Cliente: | PROINTEC - INCOSA
[6 empty] | Proyecto: | ANALISIS DE ESTABILIDAD DE TALUD "CUESTA CUCAMONGA"
[16 empty] | Sondeo No: |  | 1
[6 empty] | Lugar: | MANAGUA
Cota en Metros | Profundidad en metros | Espesor Estratos en metros | Ademe | Trepano | Clasificacion S.U.C.S | Descripcion Geologica y Clasificacion Del Material Encontrado | Limite Liquido | Indice de Plasticidad | Humedad natural
[10 empty] | Operador: |  |  |  |  | Nivel Freatico:
Observaciones:
[10 empty] | Archivo: | [5 empty] | Fecha: | 30-07-2020
Elevacion en metros: 0.0 | [9 empty] | Recobro | Golpes | Golpes Por Pie | Profundidad
-1.2192 | 1.2192 | 1.2192 |  | CN | CBSB | CARPETA, BASE, SUB-BASE (CBSB) |  |  |  | 12" | 4 | 8
[13 empty] | 1' | R O T A D O
2'
[11 empty] | 7 | 14
[11 empty] | 7 |  | 3'
26.4
[11 empty] | 6 | 11 | 4'
-1.6764 | 1.6764 | 0.4572 |  |  | SM | ARENA LIMOSA CON GRAVA, COLOR ROJIZA (SM) | 41 | 11 |  |  | 5
5'
[11 empty] | 4 | 7
-2.5908 | 2.5908 | 0.9144 |  |  | CH | ARCILLA ARENOSA COLOR CAFE CLARO (CH) | 75 | 47 |  |  | 3 |  | 6'
Fin del Sondeo No. 1

## Datos
0 | 4
10 | 4
10 | 4.5
14 | 4.5
14 | 5
14 | 5.5
18 | 5.5
18 | 6
11 | 6
11 | 6.5
11 | 7
8 | 7
8 | 7.5
7 | 7.5
7 | 8
7 | 8.5
0 | 8.5
0 | 4