## Sheet0
[6 empty] | Cliente: | MINISTERIO DE TRANSPORTE E INFRAESTRUCTURA (MTI)
[6 empty] | Proyecto: | ESTUDIO DE FACTIBILIDAD Y DISEÑO PARA LA AMPLIACIÓN DE LA CARRETERA EMPALME SAN BENITO-EMPALME SEBACO-ESTELI
[16 empty] | Sondeo No: |  |  | SPT-1
[6 empty] | Lugar: | LA GRECIA, MATAGALPA
Cota en Metros | Profundidad en metros | Espesor Estratos en metros | Ademe | Trepano | Clasificacion S.U.C.S | Descripcion Geologica y Clasificacion Del Material Encontrado | Limite Liquido | Indice de Plasticidad | Humedad natural
[10 empty] | Operador: |  |  | DARWING PICADO |  | Nivel Freatico: |  | NO SE ENCONTRO
Observaciones:
[10 empty] | Archivo: | [5 empty] | Fecha: |  | 26-08-2020
Elevacion en metros: 0.0 | [9 empty] | Recobro | Golpes | Golpes Por Pie | Profundidad
-1.37 | 1.37 | 1.37 |  | CN | MH | LIMO DE ALTA COMPRESIBILIDAD CON GRAVA, COLOR CAFE CON PINTAS BLANCAS. (MH) | 56 | 20 |  | 12" | 2 | 4
[11 empty] | 5 | 12 | 1'
7
[9 empty] | 33 | 10" | 4 | 8 | 2'
[11 empty] | 7 | 14
[11 empty] | 7 |  | 3'
[10 empty] | 12" | 18 | 36
[11 empty] | 15 | 65 | 4'
50
-2.74 | 2.74 | 1.37 |  | D | ROTADO | ROCA FRACTURADA BASALTICA, COLOR GRIS. (ROTADO) | [6 empty] | 5'
R O T A D O
6'
7'
8'
9'
-3.2 | 3.2 | 0.46 |  | D | ROTADO | ROCA FRACTURADA BASALTICA, COLOR GRIS. (ROTADO)
[13 empty] | 10' | R O T A D O
-4.57 | 4.57 | 1.37 |  | CN | SC | ARENA ARCILLOSA, COLOR CAFE. (SC) | 64 | 33 | 33.7 | 13" | 4 | 8 | 11'
[11 empty] | 13 | 25
[11 empty] | 12 |  | 12'
[10 empty] | 10" | 7 | 14
[11 empty] | 11 | 23 | 13'
12
[9 empty] | 28.2 | 4" | 9 | 18 | 14'
[11 empty] | 11 | 29
[11 empty] | 18 |  | 15'
-5.03 | 5.03 | 0.46 |  |  | MH | LIMO GRAVOSO DE ALTA COMPRESIBILIDAD CON ARENA, COLOR CAFE OSCURO. (MH) | 52 | 17 |  | 6" | 15 | 30
[11 empty] | 14 | 27 | 16'
13
-8.23 | 8.23 | 3.2 |  |  | MH | LIMO DE ALTA COMPRESIBILIDAD CON ARENA, COLOR CAFE. (MH) | 62 | 22 | 36.7 | 11" | 7 | 14 | 17'
[11 empty] | 8 | 20
[11 empty] | 12 |  | 18'
[10 empty] | 12" | 8 | 16
[11 empty] | 9 | 19 | 19'
10
[9 empty] | 33.7 | 13" | 8 | 16 | 20'
[11 empty] | 10 | 20
[11 empty] | 10 |  | 21'
[10 empty] | 14" | 7 | 14
[11 empty] | 8 | 17 | 22'
9
[9 empty] | 35.8 | 5" | 7 | 14 | 23'
[11 empty] | 10 | 22
[11 empty] | 12 |  | 24'
[10 empty] | 6" | 6 | 12
[11 empty] | 6 | 15 | 25'
9
[9 empty] | 32.8 | 7" | 10 | 20 | 26'
[11 empty] | 12 | 25
[11 empty] | 13 |  | 27'
Fin del Sondeo No. SPT-1

## Datos
0 | 0 | 0 | 10.5
4 | 0 | 8 | 10.5
4 | 0.5 | 8 | 11
12 | 0.5 | 25 | 11
12 | 1 | 25 | 11.5
12 | 1.5 | 25 | 12
8 | 1.5 | 14 | 12
8 | 2 | 14 | 12.5
14 | 2 | 23 | 12.5
14 | 2.5 | 23 | 13
14 | 3 | 23 | 13.5
36 | 3 | 18 | 13.5
36 | 3.5 | 18 | 14
65 | 3.5 | 29 | 14
65 | 4 | 29 | 14.5
65 | 4.5 | 29 | 15
0 | 4.5 | 30 | 15
0 | 0 | 30 | 15.5
|  | 27 | 15.5
|  | 27 | 16
|  | 27 | 16.5
|  | 14 | 16.5
|  | 14 | 17
|  | 20 | 17
|  | 20 | 17.5
|  | 20 | 18
|  | 16 | 18
|  | 16 | 18.5
|  | 19 | 18.5
|  | 19 | 19
|  | 19 | 19.5
|  | 16 | 19.5
|  | 16 | 20
|  | 20 | 20
|  | 20 | 20.5
|  | 20 | 21
|  | 14 | 21
|  | 14 | 21.5
|  | 17 | 21.5
|  | 17 | 22
|  | 17 | 22.5
|  | 14 | 22.5
|  | 14 | 23
|  | 22 | 23
|  | 22 | 23.5
|  | 22 | 24
|  | 12 | 24
|  | 12 | 24.5
|  | 15 | 24.5
|  | 15 | 25
|  | 15 | 25.5
|  | 20 | 25.5
|  | 20 | 26
|  | 25 | 26
|  | 25 | 26.5
|  | 25 | 27
|  | 0 | 27
|  | 0 | 10.5