## Sheet0
[6 empty] | Cliente: | PROINTEC - INCOSA
[6 empty] | Proyecto: | ANALISIS DE ESTABILIDAD DE TALUD "CUESTA CUCAMONGA"
[19 empty] | Sondeo No: |  | 1
[6 empty] | Lugar: | MANAGUA
Cota en Metros | Profundidad en metros | Espesor Estratos en metros | Ademe | Trepano | Clasificacion S.U.C.S | Descripcion Geologica y Clasificacion Del Material Encontrado | Limite Liquido | Indice de Plasticidad | Humedad natural
[10 empty] | Operador: | [7 empty] | Nivel Freatico:
Observaciones:
[10 empty] | Archivo: | [8 empty] | Fecha: | 30-07-2020
Elevacion en metros: 0.0 | [9 empty] | Recobro | Golpes | Golpes Por Pie | Profundidad
-0.4572 | 0.4572 | 0.4572 |  | CN | CBSB | CARPETA, BASE, SUB-BASE (CBSB)
[13 empty] | 1' | R O T A D O
-0.9144 | 0.9144 | 0.4572 |  |  | SM | ARENA LIMOSA CON GRAVA, COLOR ROJIZA (SM) | 41 | 11 |  | 9" | 5 | 10 | 2'
[11 empty] | 7 | 7
[11 empty] | 0 |  | 3'
-1.8288 | 1.8288 | 0.9144 |  |  | CH | ARCILLA ARENOSA COLOR CAFE CLARO (CH) | 75 | 47 | 26.4 | 11" | 0 | 0
[11 empty] | 0 | 5 | 4'
5
[10 empty] | 12" | 4 | 8 | 5'
[11 empty] | 4 | 7
[11 empty] | 3 |  | 6'
Fin del Sondeo No. 1
[14 empty] | 0 | 1.5 | 0 | 4
[14 empty] | 10 | 1.5 | 5 | 4
[14 empty] | 10 | 2 | 5 | 4.5
[14 empty] | 7 | 2 | 8 | 4.5
[14 empty] | 7 | 2.5 | 8 | 5
[10 empty] | si golpe x es cero, en este caso el G3 es cero |  |  |  | 0 | 2.5 | 7 | 5
[14 empty] | 0 | 1.5 | 7 | 5.5
[16 empty] | 7 | 6
[16 empty] | 7 | 6
[16 empty] | 0 | 6
[16 empty] | 0 | 4

## Datos
0 | 0 | 0 | 1.5
0 | 0.5 | 10 | 1.5
0 | 0.5 | 10 | 2
0 | 1.5 | 14 | 2
10 | 1.5 | 14 | 3
10 | 2 | 18 | 3
14 | 2 | 18 | 3.5
14 | 3 | 11 | 3.5
18 | 3 | 11 | 4.5
18 | 3.5 | 8 | 4.5
11 | 3.5 | 8 | 5
11 | 4.5 | 7 | 5
8 | 4.5 | 7 | 6
8 | 5 | 0 | 6
7 | 5 | 0 | 1.5
7 | 6
0 | 6