## Sheet0
[6 empty] | Cliente: | MINISTERIO DE TRANSPORTE E INFRAESTRUCTURA (MTI)
[6 empty] | Proyecto: | ESTUDIO DE FACTIBILIDAD Y DISEÑO PARA LA AMPLIACIÓN DE LA CARRETERA EMPALME SAN BENITO-EMPALME SEBACO-ESTELI
[16 empty] | Sondeo No: |  |  | 2, Estribo # 2
[6 empty] | Lugar: | PUENTE MADERAS, EST: 11+060, DESVIACION: B/D
Cota en Metros | Profundidad en metros | Espesor Estratos en metros | Ademe | Trepano | Clasificacion S.U.C.S | Descripcion Geologica y Clasificacion Del Material Encontrado | Limite Liquido | Indice de Plasticidad | Humedad natural
[10 empty] | Operador: |  |  | JEVER V. |  | Nivel Freatico: |  | NO SE ENCONTRO
[10 empty] | Observaciones: |  |  | LLONGITUD: 40 METROS, ELEVACION: 111.50 MSNM
[10 empty] | Archivo: | [5 empty] | Fecha: |  | 28-07-2020
Elevacion en metros: 111.5 | [9 empty] | Recobro | Golpes | Golpes Por Pie | Profundidad
108.2996 | 3.2004 | 3.2004 |  | CN | SC | ARENA ARCILLOSA CON GRAVA, COLOR LILA CON PINTAS BLANCAS. (SC) | 33 | 12 |  | 8" | 8 | 16
[11 empty] | 10 | 30 | 1'
20
[9 empty] | 7.2 | 7" | 10 | 20 | 2'
[11 empty] | 11 | 26
[11 empty] | 15 |  | 3'
[10 empty] | 8" | 10 | 20
[11 empty] | 13 | 24 | 4'
11
[9 empty] | 6.3 | 8" | 7 | 14 | 5'
[11 empty] | 7 | 15
[11 empty] | 8 |  | 6'
[10 empty] | 4" | 7 | 14
[11 empty] | 7 | 19 | 7'
12
[9 empty] | 8.1 | 4" | 12 | 24 | 8'
[11 empty] | 14 | 30
[11 empty] | 16 |  | 9'
[10 empty] | 11" | 17 | 34
[11 empty] | 18 | 40 | 10'
22
106.928 | 4.572 | 1.3716 |  |  | SC | ARENA ARCILLOSA CON GRAVA, COLOR CAFE. (SC) | 41 | 15 | 7.3 | 8" | 27 | 54 | 11'
[11 empty] | 31 | 70
[11 empty] | 39 |  | 12'
[10 empty] | 8" | 35 | 70
[11 empty] | 37 | 87 | 13'
50
|  |  |  | D |  |  |  |  | 7.7 |  |  |  | 14'
R O T A D O
15'
105.5564 | 5.9436 | 1.3716 |  |  | ROTADO | ROCA FRACTURADA, COLOR GRIS. (ROTADO)
[13 empty] | 16' | R O T A D O
17'
R O T A D O
18'
[13 empty] | 19' | R O T A D O
104.1848 | 7.3152 | 1.3716 |  |  | ROTADO | ROCA FRACTURADA, COLOR LILA. (ROTADO) | [6 empty] | 20'
R O T A D O
21'
[13 empty] | 22' | R O T A D O
23'
R O T A D O
24'
102.8132 | 8.6868 | 1.3716 |  |  | ROTADO | ARENA CON BOLONES, COLOR GRIS. (ROTADO)
[13 empty] | 25' | R O T A D O
26'
R O T A D O
27'
[13 empty] | 28' | R O T A D O
102.356 | 9.144 | 0.4572 |  | CN | GP-GM | GRAVA POBREMENTE GRADUADA CON ARENA Y LIMO, COLOR GRIS CLARO. (GP-GM) |  |  | 8.2 | 15" | 8 | 16 | 29'
[11 empty] | 12 | 24
[11 empty] | 12 |  | 30'
100.5272 | 10.9728 | 1.8288 |  |  | SM | ARENA LIMOSA CON GRAVA, COLOR GRIS CLARO. (SM) | 51 | 19 |  | 13" | 10 | 20
[11 empty] | 13 | 36 | 31'
23
[9 empty] | 36.2 | 9" | 13 | 26 | 32'
[11 empty] | 17 | 38
[11 empty] | 21 |  | 33'
[10 empty] | 10" | 27 | 54
[11 empty] | 26 | 60 | 34'
34
[9 empty] | 36.9 | 8" | 17 | 34 | 35'
[11 empty] | 34 | 79
[11 empty] | 45 |  | 36'
99.6128 | 11.8872 | 0.9144 |  |  | SM | ARENA LIMOSA CON GRAVA, COLOR CAFE OSCURO. (SM) | 57 | 12 |  | 7" | 14 | 28
[11 empty] | 17 | 67 | 37'
50
[9 empty] | 37.2 | 12" | 40 | 80 | 38'
[11 empty] | 45 | 95
[11 empty] | 50 |  | 39'
99.1556 | 12.3444 | 0.4572 |  | D | ROTADO | ROCA FRACTURADA, COLOR CAFE CLARO. (ROTADO)
[13 empty] | 40' | R O T A D O
97.784 | 13.716 | 1.3716 |  |  | ROTADO | ARENA (MUESTRA LAVADA), COLOR CAFE. (ROTADO) | [6 empty] | 41'
R O T A D O
42'
[13 empty] | 43' | R O T A D O
44'
R O T A D O
45'
96.4124 | 15.0876 | 1.3716 |  |  | ROTADO | ARENA CON BOLONES, COLOR CAFE CLARO. (ROTADO)
[13 empty] | 46' | R O T A D O
47'
R O T A D O
48'
[13 empty] | 49' | R O T A D O
95.0408 | 16.4592 | 1.3716 |  |  | ROTADO | ROCA FRACTURADA, COLOR GRIS CLARO. (ROTADO) | [6 empty] | 50'
R O T A D O
51'
[13 empty] | 52' | R O T A D O
53'
R O T A D O
54'
94.1264 | 17.3736 | 0.9144 |  |  | ROTADO | ROCA FRACTURADA, COLOR GRIS. (ROTADO)
[13 empty] | 55' | R O T A D O
56'
R O T A D O
57'
Fin del Sondeo No. 2, Estribo # 2

## Datos
0 | 0 | 0 | 28.5
16 | 0 | 16 | 28.5
16 | 0.5 | 16 | 29
30 | 0.5 | 24 | 29
30 | 1 | 24 | 29.5
30 | 1.5 | 24 | 30
20 | 1.5 | 20 | 30
20 | 2 | 20 | 30.5
26 | 2 | 36 | 30.5
26 | 2.5 | 36 | 31
26 | 3 | 36 | 31.5
20 | 3 | 26 | 31.5
20 | 3.5 | 26 | 32
24 | 3.5 | 38 | 32
24 | 4 | 38 | 32.5
24 | 4.5 | 38 | 33
14 | 4.5 | 54 | 33
14 | 5 | 54 | 33.5
15 | 5 | 60 | 33.5
15 | 5.5 | 60 | 34
15 | 6 | 60 | 34.5
14 | 6 | 34 | 34.5
14 | 6.5 | 34 | 35
19 | 6.5 | 79 | 35
19 | 7 | 79 | 35.5
19 | 7.5 | 79 | 36
24 | 7.5 | 28 | 36
24 | 8 | 28 | 36.5
30 | 8 | 67 | 36.5
30 | 8.5 | 67 | 37
30 | 9 | 67 | 37.5
34 | 9 | 80 | 37.5
34 | 9.5 | 80 | 38
40 | 9.5 | 95 | 38
40 | 10 | 95 | 38.5
40 | 10.5 | 95 | 39
54 | 10.5 | 0 | 39
54 | 11 | 0 | 28.5
70 | 11
70 | 11.5
70 | 12
70 | 12
70 | 12.5
87 | 12.5
87 | 13
87 | 13.5
0 | 13.5
0 | 0